## Feuil1
Type paroi | Procédé | Matériau | Fabricant | Isolant | Epaisseur maxi* (cm) | Lambda (W/m.K) | R simple épaisseur (m².K/W) | R double épaisseur (m².K/W) | Up mini (W/m².K) | Acermi | Date de mise à jour | Source | Remarques
Paroi verticale | ITE sous enduit | PSE graphité | STO | STO Poly RT | 30 | 0.032 | 9.35 |  | 0.1 |  | 2013-12-01 | Fiche technique STO
Paroi verticale | ITE sous enduit | Polystyrène expansé (PSE) | STO | STO PS 15 SE | 30 | 0.038 | 7.9 |  | 0.12 |  | 2013-12-01 | Fiche technique STO
Paroi verticale | ITE sous enduit | Polystyrène expansé (PSE) | SINIAT | Unimat Façade BD300 | 30 | 0.038 | 7.85 |  | 0.12 |  | 2013-12-01 | FT Siniat
Paroi verticale | ITE sous enduit | Polystyrène expansé (PSE) | Knauf | Therm ITEx Th38 SE FM+ | 30 | 0.038 | 7.9 |  | 0.12 | 03/007/180 | 2013-12-01 | Acermi
Paroi verticale | ITE sous enduit | Polystyrène expansé (PSE) | Knauf | Therm ITEx + | 40 | 0.031 | 12.9 |  | 0.08 | 07/007/494 | 2013-12-01 | Acermi
Paroi verticale | ITE sous enduit | Laine de roche (MW) | Rockwool | Ecorock | 26 | 0.036 | 7.2 |  | 0.13 | 10/015/595 | 2013-12-01 | Acermi
Paroi verticale | ITE sous enduit | Laine de bois (WW) | Unger-Diffutherm | UDIRECO | 20 | 0.038 | 5.01 |  | 0.19 |  | 2013-12-01 | Unger-Diffutherm | ATE en cours
Paroi verticale | ITE sous enduit | Laine de bois (WW) | Homatherm | Homatherm Holzflex Std + DHD | 16+13 | 0.04 | 7.6 |  | 0.13 |  | 2013-12-01 | FT Homatherm
Paroi verticale | ITE sous enduit | Laine de bois (WW) | Isonat | Fiberwood Cover | 16 | 0.044 | 3.6 |  | 0.26 |  | 2013-12-01 | FT Isonat
Paroi verticale | ITE sous enduit | Mousse résolique | Weber | XM ultra 22 | 12 | 0.022 | 5.48 |  | 0.17 | 11/128/685 | 2013-12-01 | FT Weber
Paroi verticale | ITE sous enduit | Liège expansé (ICB) | SNIC | Liège spécial façade | 14 | 0.04 | 3.5 |  | 0.27 |  | 2014-09-04 | FT SNIC | 100 % naturel, pas de liants extérieurs
Paroi verticale | ITE sous bardage | Polyisocyanurate (PIR) | Efisol | Efigreen ITE | 12 | 0.023 | 5.2 | 8.7 | 0.12 | 03/006/109 | 2014-09-04 | Acermi | Possible en 2 couches
Paroi verticale | ITE sous bardage | Polyisocyanurate (PIR) | Recticel | Powerwall | 12 | 0.024 | 5 | 10 | 0.1 | 08/003/501 | 2013-12-01 | Acermi | Possible en 2 couches
Paroi verticale | ITE sous bardage | Laine de roche (MW) | Rockwool | Rockfaçade | 20 | 0.035 | 5.7 |  | 0.17 | 02/015/027 | 2013-12-01 | Acermi
Paroi verticale | ITE sous bardage | Laine de bois (WW) | Isonat | Fiberwood Multisol | 24 | 0.041 | 5.85 |  | 0.16 |  | 2013-12-01 | FT Isonat
Paroi verticale | ITE sous bardage | Laine de verre (MW) | Isover | Isofaçade 32R | 16 | 0.032 | 4.35 | 6.85 | 0.14 |  | 2013-12-01 | FT Isover
Paroi verticale | ITE sous bardage | Verre cellulaire (CG) | Foamglas | Foamglas W+F | 14 | 0.038 | 3.7 |  | 0.25 |  | 2013-12-01 | FT Foamglas | Contient 60% de verre recyclé
Paroi verticale | ITE sous bardage | Verre cellulaire (CG) | Foamglas | Foamglas T4+ | 18 | 0.041 | 4.4 |  | 0.21 |  | 2013-12-01 | FT Foamglas | Contient 60% de verre recyclé
Paroi verticale | ITE (soubassement) | Polystyrène expansé (PSE) | Siniat | Unimat soubassement BD | 20 | 0.034 | 5.85 |  | 0.16 |  | 2013-12-01 | FT Siniat
Paroi verticale | ITI (contre-cloison) | Laine de roche (MW) | Rockwool | Pockplus Kraft | 20 | 0.033 | 6.05 |  | 0.16 | 02/015/043 | 2013-12-01 | Acermi
Paroi verticale | ITI (contre-cloison) | Polystyrène expansé (PSE) | Knauf | Xtherm ULTRA 30 | 30 | 0.03 | 10 |  | 0.1 | 10/007/676 | 2013-12-01 | Acermi
Paroi verticale | ITI (contre-cloison) | Fibre de chanvre + coton | Isonat | Isonat végétal | 10 | 0.041 | 2.4 | 4.8 | 0.2 | 09/116/590 | 2013-12-01 | Acermi
Paroi verticale | ITI (contre-cloison) | Laine de verre (MW) | Isover | Monospace 35 | 24 | 0.032 | 6.85 |  | 0.14 | 05/018/408 | 2013-12-01 | Acermi
Paroi verticale | ITI (contre-cloison) | Fibre de bois (WF) | Isonat | Isonat Flex 40 | 20 | 0.04 | 5 |  | 0.19 | 11/116/718 | 2013-12-01 | Acermi
Paroi verticale | ITI (contre-cloison) | Fibre de bois (WF) | Homatherm | Holzflex protect | 20 | 0.038 | 5.25 |  | 0.18 | 09/113/531 | 2014-01-01 | Acermi
Paroi verticale | ITI (contre-cloison) | Ouate de cellulose | Isonat | Isonat Celflex | 14 | 0.039 | 3.55 | 7.1 | 0.14 |  | 2014-09-04 | FT Isonat | Contient 15% de fibres polyester recyclé
Paroi verticale | ITI (contre-cloison) | Polyuréthane (PUR) | Knauf | Knauf Thane Mur | 14 | 0.024 | 6.1 |  | 0.17 | 05/007/398 | 2014-03-01 | Acermi
Paroi verticale | ITI (contre-cloison) | Liège expansé (ICB) | SNIC | Liège expansé pur | 20 | 0.04 | 5 |  | 0.19 | 09/114/584 | 2014-09-04 | Acermi | 100 % naturel, pas de liants extérieurs
Paroi verticale | ITI (contre-cloison) | Ouate de cellulose | Homatherm | Flex CL | 18 | 0.042 | 4.28 | 8.6 | 0.11 |  | 2014-09-04 | FT Homatherm
Paroi verticale | ITI (contre-cloison) | Lin | Eco-Logis | Lin en panneaux semi-rigide | 10 | 0.038 | 2.6 |  | 0.35 |  | 2014-12-17 | FT Eco-logis
Paroi verticale | ITI (contre-cloison) | Laine de bois et chanvre | Isonat | Isonat plus 55 flex | 20 | 0.038 | 5.25 |  | 0.18 | 09/116/592 | 2014-12-17 | FT Isonat | 30 % de laine de chanvre
Paroi verticale | ITI (contre-cloison) | Laine de chanvre | Isover | Florapan plus | 10 | 0.041 | 2.4 |  | 0.37 |  | 2014-12-17 | FT Isover | Non traité contre l'incendie
Paroi verticale | ITI (doublage collé) | Béton cellulaire | YTONG | Multipor | 20 | 0.04 | 4.65 |  | 0.2 |  | 2013-12-01 | FT YTONG | Densité = 115 kg/m3 (PSE = 15)
Paroi verticale | ITI (doublage collé) | PSE graphité | Siniat | Prégytherm R5,35 | 16 | 0.03 | 5.35 |  | 0.18 | 13/009/829 | 2013-12-01 | FT Siniat
Paroi verticale | ITI (doublage collé) | Laine de roche (MW) | Rockwool | Labelrock | 12 | 0.035 | 3.5 |  | 0.27 | 02/015/055 | 2013-12-01 | Acermi
Paroi verticale | ITI (doublage collé) | Polyuréthane (PUR) | Knauf | Polyplac Thane 22 | 10 | 0.022 | 4.65 |  | 0.2 |  | 2014-03-01 | FT Knauf
Paroi verticale | ITI (doublage collé) | Plumes de canard | Batiplum | Batiplum Mur | 20 | 0.04 | 5 |  | 0.19 | 20/08-130 | 2014-12-16 |  | 20 % polyester thermofusible, 10 % laine de mouton
Paroi verticale | Isolation répartie | Monomur | Bellenberg | Monomur 3B 49 cm |  | 0.11 | 4.59 |  | 0.21 |  | 2013-12-01 | FT Bellenberg
Paroi verticale | Isolation répartie | Monomur | Porotherm | CLIMAmur 42 cm |  |  | 5.51 |  | 0.18 |  | 2014-11-24 | FT Bellenberg
Paroi verticale | MOB sous bardage | Fibre de bois (WF) | Homatherm | Holzflex OB | 22 | 0.042 | 5.2 | 7.55 | 0.13 |  | 2014-09-04 | Doc Porotherm
Paroi verticale | MOB sous bardage | Ouate de cellulose | Cellisol | Cellisol 500 | 40 | 0.04 | 10 |  | 0.1 |  | 2014-09-04 | FT Cellisol | Injecté à l'état humide, procédé sous AT n°20/09-158
Paroi verticale | MOB sous bardage | Ouate de cellulose en vrac | Homatherm | Flex CL | 18 | 0.042 | 4.28 | 8.6 | 0.11 |  | 2014-09-04 | FT Homatherm
Paroi verticale | MOB sous bardage | Liège expansé (ICB) | SNIC | Liège expansé pur | 20 | 0.04 | 5 | 10 | 0.1 | 09/114/584 | 2014-09-04 | Acermi | 100 % naturel, pas de liants extérieurs
Paroi verticale | MOB sous bardage | Laine de mouton | FIBRA NATUR |  | 12 | 0.04 | 3 |  | 0.32 |  | 2014-09-02 | FT Fibra Natur | Contient 85 % de laine et 15 % de fibre polyester
Paroi verticale | MOB sous bardage | Plumes de canard | Batiplum | Batiplum Mur | 20 | 0.04 | 5 |  | 0.19 | 20/08-130 | 2014-12-16 |  | 20 % polyester thermofusible, 10 % laine de mouton
Paroi verticale | MOB sous bardage | Laine de verre (MW) | Isover | Isomob 32 | 14.5 | 0.032 | 4.5 |  | 0.24 | 20+9/10-84 | 2014-12-16 | FT Isover
Paroi verticale | MOB sous bardage | Laine de chanvre | Isover | Florapan plus | 10 | 0.041 | 2.4 |  | 0.37 |  | 2014-12-17 | FT Isover | Non traité contre l'incendie
Paroi verticale | MOB sous enduit | Fibre de bois (WF) | Homatherm | Holzflex protect + Energie plus | 20 | 0.038 | 5.25 |  | 0.18 | 09/113/531 | 2014-01-01 | Acermi
Paroi verticale | MOB sous enduit | Fibre de bois (WF) | Pavatex | Diffutherm+Pavatherm | 28 | 0.038 | 6.25 |  | 0.16 |  | 2013-12-01 | FT PAVATEX | AT enduit 7/12-1521
Paroi verticale | MOB sous enduit | Laine de verre (MW) | Isover | Isomob 32 + Isoconfort 35 | 20.5 | 0.032 |  | 6.2 | 0.17 | 20+9/10-84 | 2014-12-16 | FT Isover
Toiture rampante | Isolant sous couverture | Laine de roche (MW) | Rockwool | Rockciel | 26 | 0.036 | 7.2 |  | 0.14 | 02/015/053 | 2013-12-01 | Acermi
Toiture rampante | Isolant sous rampant | Ouate de cellulose en vrac | Cellisol | Cellisol 500 | 40 | 0.04 | 10 |  | 0.1 |  | 2014-09-04 | FT Cellisol | Injecté à l'état humide, procédé sous AT n°20/09-158
Toiture rampante | Isolant sous rampant | Laine de bois (WW) | Actis | Sylvactis 55 FX | 20 | 0.036 | 5.56 |  | 0.17 |  | 2013-12-01 | FT Actis
Toiture rampante | Isolant sous rampant | Laine de bois (WW) | Pavatex | Pavaflex | 24 | 0.038 | 6.32 |  | 0.15 |  | 2013-12-01 | FT Pavatex
Toiture rampante | Isolant sous rampant | Laine de verre (MW) | Isover | Isoconfort 35 | 24 | 0.035 | 6.85 | 9.1 | 0.13 | 03/018/340 | 2013-12-01 | Acermi
Toiture rampante | Isolant sous rampant | Laine de roche (MW) | Rockwool | Easyrock | 20 | 0.039 | 5.1 | 9.75 | 0.1 | 02/015/001 | 2013-12-01 | Acermi | Peut être combiné avec Deltarock
Toiture rampante | Isolant sous rampant | Liège expansé (ICB) | SNIC | Liège expansé pur | 20 | 0.04 | 5 | 10 | 0.1 | 09/114/584 | 2014-09-04 | Acermi | 100 % naturel, pas de liants extérieurs
Toiture rampante | Isolant sous rampant | Fibre de chanvre + coton | Isonat | Isonat végétal | 10 | 0.041 | 2.4 | 4.8 | 0.2 | 09/116/590 | 2013-12-01 | Acermi
Toiture rampante | Isolant sous rampant | Ouate de cellulose | Homatherm | Flex CL | 18 | 0.042 | 4.28 | 8.6 | 0.11 |  | 2014-09-04 | FT Homatherm
Toiture rampante | Isolant sous rampant | Lin | Eco-Logis | Lin en panneaux semi-rigide | 10 | 0.038 | 2.6 |  | 0.35 |  | 2014-12-17 | FT Eco-logis
Toiture rampante | Isolant sous rampant | Laine de bois et chanvre | Isonat | Isonat plus 55 flex | 20 | 0.038 | 5.25 |  | 0.18 | 09/116/592 | 2014-12-17 | FT Isonat | 30 % de laine de chanvre
Toiture rampante | Isolant sur combles | Laine de mouton | FIBRA NATUR |  | 12 | 0.04 | 3 |  | 0.32 |  | 2014-09-02 | FT Fibra Natur | Contient 85 % de laine et 15 % de fibre polyester
Toiture rampante | Isolant sur combles | Laine de verre (MW) | Isover | IBR Contact | 40 | 0.04 | 10 |  | 0.1 | 02/018/052 | 2014-09-04 | Acermi
Toiture rampante | Isolant sur combles | Ouate de cellulose en vrac | Isofloc | Isofloc LM | 30 | 0.038 | 7.9 |  | 0.12 |  | 2014-09-04 | FT Isofloc
Toiture rampante | Isolant sur combles | Ouate de cellulose en vrac | Cellisol | Cellisol 300 | 30 | 0.04 | 6 |  | 0.16 |  | 2014-09-04 | FT Cellisol | Soufflé à l'état humide, procédé sous AT n°20/09-156
Toiture rampante | Isolant sur combles | Fibre de bois (WF) | Homatherm | Holzflex OB | 22 | 0.042 | 5.2 | 7.55 | 0.13 |  | 2014-09-04 | FT Homatherm
Toiture rampante | Isolant sur combles | Ouate de cellulose | Homatherm | Flex CL | 18 | 0.042 | 4.28 | 8.6 | 0.11 |  | 2014-09-04 | FT Homatherm
Toiture rampante | Isolant sur combles | Ouate de cellulose | Isonat | Isonat Celflex | 14 | 0.039 | 3.55 | 7.1 | 0.14 |  | 2014-09-04 | FT Isonat | Contient 15% de fibres polyester recyclé
Toiture rampante | Isolant sur combles | Laine de coton | Isoa | Laine de coton en vrac | 20 | 0.036 | 5.56 |  | 0.18 |  | 2014-09-04 | FT Isoa | Coton recyclé
Toiture rampante | Isolant sur combles | Laine de coton | Isonat | Laine de coton en vrac | 66 | 0.055 | 12 |  | 0.08 |  | 2014-12-17 | FT Isonat | Coton recyclé 90% + Traitement ignifuge (sel minéral azoté) 10%
Toiture rampante | Isolant sur combles | Liège expansé (ICB) | SNIC | Liège expansé pur | 20 | 0.04 | 5 | 10 | 0.1 | 09/114/584 | 2014-09-04 | Acermi | 100 % naturel, pas de liants extérieurs
Toiture rampante | Isolant sur combles | Vermiculite | Efisol | Vermex H | 20 | 0.068 | 2.9 |  | 0.32 |  | 2014-09-01 | FT Efisol
Toiture rampante | Isolant sur combles | Verre cellulaire (CG) | Foamglas | Foamglas T4+ | 18 | 0.041 | 4.1 | 8.8 | 0.12 |  | 2014-09-01 | FT Foamglas | Contient 60% de verre recyclé
Toiture rampante | Isolant sur combles | Lin | Eco-Logis | Lin en panneaux semi-rigide | 10 | 0.038 | 2.6 |  | 0.35 |  | 2014-12-17 | FT Eco-logis
Toiture rampante | Isolant sur combles | Laine de bois et chanvre | Isonat | Isonat plus 55 flex | 20 | 0.038 | 5.25 |  | 0.18 | 09/116/592 | 2014-12-17 | FT Isonat | 30 % de laine de chanvre
Toiture rampante | Isolant sur combles | Laine de chanvre | Isover | Florapan plus | 10 | 0.041 | 2.4 |  | 0.37 |  | 2014-12-17 | FT Isover | Non traité contre l'incendie
Toiture terrasse | Etanchéité traditionnelle | Polyuréthane (PUR) | RECTICEL | Eurothane BR-Bio | 16 | 0.024 | 6.65 | 6.65 | 0.15 | 03/003/127 | 2013-12-01 | Acermi | Sans CFC ni HCF - Possible en 2 couches
Toiture terrasse | Etanchéité traditionnelle | Laine de roche (MW) | Rockwool | Rock-up C | 16 | 0.039 | 4.1 | 8.2 | 0.12 | 02/015/045 | 2013-12-01 | Acermi | Possible en 2 couches
Toiture terrasse | Etanchéité traditionnelle | Verre cellulaire (CG) | Foamglas | Foamglas T4+ | 18 | 0.041 | 4.1 | 8.8 | 0.11 |  | 2014-09-01 | FT Foamglas | Contient 60% de verre recyclé
Toiture terrasse | Etanchéité traditionnelle | Polystyrène expansé (PSE) | Isover | Epsitoit 25 | 15 | 0.035 | 4.4 |  | 0.22 |  | 2014-09-01 | FT Isover | Terrasse accessible
Toiture terrasse | Etanchéité traditionnelle | Polystyrène expansé (PSE) | Isover | Epsitoit 20 | 25 | 0.036 | 6.9 |  | 0.14 |  | 2014-09-01 | FT Isover | Compatible avec toiture végétalisée
Toiture terrasse | Toiture inversée | Polystyrène extrudé (XPS) | Knauf | Polyfoam D 350 LJ | 16 | 0.029 | 5.5 |  | 0.18 | 04/016/362 | 2014-04-17 | Acermi
Toiture terrasse | Toiture inversée | Polystyrène extrudé (XPS) | Knauf | Polyfoam C 350 LJ | 22 | 0.038 | 5.75 |  | 0.17 | 04/016/380 | 2013-12-01 | Acermi
Plancher bas sur VS/ext | Entrevous | Polystyrène expansé (PSE) | SINIAT | Unimat placher FD17 |  |  |  |  | 0.17 |  | 2013-12-01 | FT Siniat
Plancher bas sur VS/ext | Isolant sous chape | Mortier isolant (billes PSE) | Lafarge | Thermédia 0,06 sols | 20 | 0.06 | 3.33 |  | 0.27 |  | 2013-12-01 | FT Thermédia | Limite le PT linéique bas avec ITI
Plancher bas sur VS/ext | Isolant sous chape | Liège expansé (ICB) | SNIC | Liège expansé pur | 20 | 0.04 | 5 |  | 0.2 | 09/114/584 | 2014-09-04 | Acermi | 100 % naturel, pas de liants extérieurs
Plancher bas sur VS/ext | Isolant sous dalle | Laine de roche (MW) | Rockwool | ROCKFEU REI120 RSD | 18 | 0.035 | 5.2 |  | 0.18 | 07/015/443 | 2013-12-01 | Acermi
Plancher bas sur VS/ext | Isolant sous dalle | Laine de roche (MW) | Rockwool | ROCKFEU System | 20 | 0.036 | 5.55 |  | 0.17 | 02/015/053 | 2013-12-01 | Acermi | Fond de coffrage
Plancher bas sur VS/ext | Isolant sous dalle | PSE + laine de roche | Knauf | Fibrastyroc ULTRA Clarté | 31 | 0.034 | 9.2 |  | 0.11 | 06/007/426 | 2013-12-01 | Acermi | Fond de coffrage
Plancher bas sur VS/ext | Isolant entre solives | Fibre de bois (WF) | Homatherm | Holzflex OB | 22 | 0.042 | 5.2 |  | 0.19 |  | 2014-09-04 | FT Homatherm
Plancher bas sur VS/ext | Isolant entre solives | Fibre de bois (WF) | Pavatex | Pavatherm | 20 | 0.041 | 4.9 |  | 0.2 | 04/090/370 | 2014-12-17 | FT Pavatex
Plancher bas sur VS/ext | Isolant entre solives | Ouate de cellulose | Isonat | Isonat Celflex | 14 | 0.039 | 3.55 | 7.1 | 0.14 |  | 2014-09-04 | FT Isonat | Contient 15% de fibres polyester recyclé
Plancher bas sur VS/ext | Isolant entre solives | Laine de verre (MW) | Isover | Isoconfort 35 kraft | 20 | 0.035 | 5.7 |  | 0.16 |  | 2014-12-16 | FT Isover
Plancher bas sur VS/ext | Isolant entre solives | Laine de bois et chanvre | Isonat | Isonat plus 55 flex | 20 | 0.038 | 5.25 |  | 0.18 | 09/116/592 | 2014-12-17 | FT Isonat | 30 % de laine de chanvre
Plancher bas sur VS/ext | Isolant entre solives | Laine de chanvre | Isover | Florapan plus | 10 | 0.041 | 2.4 |  | 0.37 |  | 2014-12-17 | FT Isover | Non traité contre l'incendie
Plancher bas sur TP | Isolant sous chape | PSE graphité | Siniat | Unimat Sol Ultratech BD140 | 14 | 0.031 | 4.55 |  | 0.21 |  | 2013-12-01 | FT Siniat
Plancher bas sur TP | Isolant sous chape | Polystyrène extrudé (XPS) | Knauf | Polyfoam C 350 SE | 12 | 0.038 | 3.15 |  | 0.29 | 04/016/380 | 2013-12-01 | Acermi
Plancher bas sur TP | Isolant sous chape | Mortier isolant (billes PSE) | Lafarge | Thermédia 0,06 sols | 20 | 0.06 | 3.33 |  | 0.27 |  | 2013-12-01 | FT Thermédia | Limite le PT linéique bas avec ITI
Plancher bas sur TP | Isolant sous chape | Verre cellulaire (CG) | Foamglas | Foamglas S3 | 18 | 0.045 | 4 | 8 | 0.12 |  | 2014-09-01 | FT Foamglas | Contient 60% de verre recyclé
Plancher bas sur TP | Isolant sous chape | Perlite expansée (EPB) | Efisol | Perlibéton | 20 | 0.21 | 0.95 |  | 0.79 |  | 2014-09-01 | FT Efisol
Plancher bas sur TP | Isolant sous chape | Laine de roche (MW) | Isover | Domisol LR | 4 | 0.036 | 1.1 |  | 0.7 |  | 2014-09-01 | FT Isover
Plancher bas sur TP | Isolant sous chape | Polystyrène expansé (PSE) | Isover | Eps.sol Plus | 6.2 | 0.031 | 2 |  | 0.43 |  | 2014-09-01 | FT Isover | Pour plancher chauffant
Plancher bas sur TP | Isolant sous chape | Polystyrène extrudé (XPS) | Isover | Floormate 200 SL-X | 10 | 0.029 | 3.45 |  | 0.27 | 03/013/215 | 2014-09-01 | Acermi
Plancher bas sur TP | Isolant sous chape | Liège expansé (ICB) | SNIC | Granulés liège expansé pur | 10 | 0.042 | 2.38 |  | 0.38 |  | 2014-12-16 | FT SNIC
Plancher bas sur TP | Isolant sous chape | Liège expansé (ICB) | SNIC | Liège expansé pur | 20 | 0.04 | 5 |  | 0.2 | 09/114/584 | 2014-09-04 | Acermi | 100 % naturel, pas de liants extérieurs
Plancher bas sur TP | Isolant sous dallage | Polystyrène expansé (PSE) | Siniat | Unimat Sol USupratech BD150 | 15 | 0.033 | 4.55 |  | 0.21 |  | 2013-12-01 | FT Siniat
Plancher bas sur TP | Isolant sous dallage | Polystyrène extrudé (XPS) | Knauf | K-FOAM D | 14 | 0.034 | 4.15 | 6.6 | 0.14 | 11/007/720 | 2013-12-01 | FT Knauf
* en simple épaisseur
Le meilleur Lambda : | 0.022
Le meilleur Up : | 0.08